## Лист1
Номер набора параметров | Сила тока резки [A] | Толщина [mm] | Область технологии | PG1 [Режущий газ 1] [Деления шкалы] | PG2 [Режущий газ 2] [Деления шкалы] | PG3 [Режущий газ 3] [Деления шкалы] | WG1 [Вихревой газ 1] [Деления шкалы] | WG2 [Вихревой газ 2] [Деления шкалы] | Давление резки [bar] | Высота зажигания дуги [mm] | Высота пробивки [mm] | Время пробивки [s] | Рабочая высота резки [mm] | Напряжение резки [V] | Скорость резки [Качество] [mm/min] | Зазор, образующийся при резке [Качество] [mm] | Скорость резки [Максимум] [mm/min] | Зазор, образующийся при резке [отверстие] [mm] | Трубка охлаждения | Катод | Газовод | Сопло | Наконечник сопла | Наконечник для сопла вихревого газа | Защитный колпачок | Набор данныx маркировки | up slope [ms] | down slope [ms]
1 | 20 | 0.5 | 1 | 0 | 10 | 0 | 8 | 0 | 7 | 2 | 2 | - | 1.5 | 116 | 6000 | 1.2 | 8000 |  | G902Y | G011Y | G101C | G2006Y | G3004 | G4015 | G501 | 450 | 200 | 230
2 | 20 | 0.8 | 1 | 0 | 10 | 0 | 8 | 0 | 7 | 2 | 2 | - | 1.5 | 116 | 4500 | 1.2 | 6000 |  | G902Y | G011Y | G101C | G2006Y | G3004 | G4015 | G501 | 450 | 200 | 230
3 | 20 | 1 | 1 | 0 | 10 | 0 | 8 | 0 | 7 | 2 | 2 | - | 1.5 | 117 | 4200 | 1.3 | 5500 |  | G902Y | G011Y | G101C | G2006Y | G3004 | G4015 | G501 | 450 | 200 | 230
4 | 20 | 1.5 | 1 | 0 | 10 | 0 | 8 | 0 | 7 | 2 | 2 | - | 2 | 119 | 4000 | 1.3 | 5000 |  | G902Y | G011Y | G101C | G2006Y | G3004 | G4015 | G501 | 450 | 200 | 230
450 | 5 | - | 1 | 0 | 0 | 0 | 0 | 0 | 3 | 2.5 | 2.5 | - | 2 | 86 | 3000 | 0 | * |  | G902Y | G011Y | G101C | G2006Y | G3004 | G4015 | G501 | - | 200 | 10
5 | 35 | 1 | 1 | 0 | 15 | 0 | 20 | 1 | 7 | 2 | 2 | - | 2 | 118 | 2600 | 1.4 | 3400 |  | G902Y | G011Y | G101C | G2007Y | G3004 | G4020 | G501 | 451 | 200 | 230
6 | 35 | 1.5 | 1 | 0 | 15 | 0 | 20 | 1 | 7 | 2.5 | 2.5 | 0.1 | 2 | 120 | 2400 | 1.4 | 3000 |  | G902Y | G011Y | G101C | G2007Y | G3004 | G4020 | G501 | 451 | 200 | 230
7 | 35 | 2 | 1 | 0 | 15 | 0 | 20 | 1 | 7 | 2.5 | 2.5 | 0.1 | 2.5 | 129 | 1600 | 1.4 | 2800 |  | G902Y | G011Y | G101C | G2007Y | G3004 | G4020 | G501 | 451 | 200 | 230
8 | 35 | 3 | 1 | 0 | 15 | 0 | 20 | 1 | 7 | 3 | 3 | 0.1 | 2.5 | 130 | 1200 | 1.7 | 2500 |  | G902Y | G011Y | G101C | G2007Y | G3004 | G4020 | G501 | 451 | 200 | 230
9 | 35 | 4 | 1 | 0 | 15 | 0 | 20 | 1 | 7 | 3 | 3 | 0.1 | 2.5 | 131 | 1100 | 1.8 | 2300 |  | G902Y | G011Y | G101C | G2007Y | G3004 | G4020 | G501 | 451 | 200 | 230
10 | 35 | 5 | 1 | 0 | 15 | 0 | 20 | 1 | 7 | 3 | 3 | 0.2 | 2.5 | 133 | 950 | 2 | 1400 |  | G902Y | G011Y | G101C | G2007Y | G3004 | G4020 | G501 | 451 | 200 | 230
11 | 35 | 6 | 1 | 0 | 15 | 0 | 20 | 2 | 7 | 3.5 | 3.5 | 0.3 | 2.5 | 134 | 750 | 2.3 | 1200 |  | G902Y | G011Y | G101C | G2007Y | G3004 | G4020 | G501 | 451 | 200 | 230
451 | 5 | - | 1 | 0 | 0 | 0 | 0 | 0 | 3 | 2.5 | 2.5 | - | 2 | 90 | 3000 | 0 | * |  | G902Y | G011Y | G101C | G2007Y | G3004 | G4020 | G501 | - | 200 | 10
100 | 60 | 4 | 1 | 0 | 99 | 0 | 50 | 50 | 8 | 4 | 4 | 0.4 | 2 | 118 | 2500 | 2 | 3000 | 1.3 | G902Y | G011Y | G101C | G2008Y | G3028 | G4020 | G501 | 457 | 200 | 230
101 | 60 | 5 | 1 | 0 | 99 | 0 | 40 | 50 | 8 | 4 | 4 | 0.6 | 2 | 118 | 2000 | 2.2 | 3000 | 1.5 | G902Y | G011Y | G101C | G2008Y | G3028 | G4020 | G501 | 457 | 200 | 230
102 | 60 | 6 | 1 | 0 | 99 | 0 | 40 | 50 | 8 | 4 | 4 | 0.6 | 2 | 120 | 1500 | 2.2 | 2700 | 1.6 | G902Y | G011Y | G101C | G2008Y | G3028 | G4020 | G501 | 457 | 200 | 230
103 | 60 | 8 | 1 | 0 | 99 | 0 | 40 | 50 | 8 | 4 | 4 | 0.8 | 2 | 122 | 1000 | 2.5 | 2200 | 1.7 | G902Y | G011Y | G101C | G2008Y | G3028 | G4020 | G501 | 457 | 200 | 230
457 | 5 | - | 1 | 0 | 0 | 0 | 0 | 0 | 3 | 2.5 | 2.5 | - | 2 | 86 | * | 0 | 3000 | 0 | G902Y | G011Y | G101C | G2008Y | G3028 | G4020 | G501 | - | 200 | 10
50 | 60 | 4 | 1 | 0 | 99 | 0 | 50 | 55 | 8 | 4 | 4 | 0.4 | 2 | 124 | 2500 | 1.8 | 4100 | 1.3 | G902Y | G011Y | G101C | G2008Y | G3028 | G4020 | G501 | 457 | 200 | 230
51 | 60 | 5 | 1 | 0 | 99 | 0 | 40 | 40 | 8 | 4 | 4 | 0.6 | 2 | 122 | 2200 | 1.9 | 3100 | 1.4 | G902Y | G011Y | G101C | G2008Y | G3028 | G4020 | G501 | 457 | 200 | 230
52 | 60 | 6 | 1 | 0 | 99 | 0 | 40 | 45 | 8 | 4 | 4 | 0.6 | 2 | 125 | 2000 | 1.9 | 2800 | 1.5 | G902Y | G011Y | G101C | G2008Y | G3028 | G4020 | G501 | 457 | 200 | 230
53 | 60 | 8 | 1 | 0 | 99 | 0 | 40 | 45 | 8 | 4 | 4 | 0.8 | 2 | 126 | 1300 | 1.8 | 2400 | 1.6 | G902Y | G011Y | G101C | G2008Y | G3028 | G4020 | G501 | 457 | 200 | 230
54 | 60 | 10 | 1 | 0 | 99 | 0 | 40 | 40 | 8 | 4 | 4 | 0.8 | 2 | 130 | 1000 | 1.9 | 1800 | 1.7 | G902Y | G011Y | G101C | G2008Y | G3028 | G4020 | G501 | 457 | 200 | 230
110 | 90 | 4 | 1 | 0 | 99 | 0 | 40 | 60 | 8 | 4 | 4 | 0.4 | 2 | 116 | 4400 | 2.2 | 4800 | 1.7 | G902Y | G015Y | G101C | G2010Y | G3028 | G4030 | G501 | 458 | 200 | 200
111 | 90 | 5 | 1 | 0 | 99 | 0 | 40 | 60 | 8 | 4 | 4 | 0.6 | 2.5 | 122 | 3500 | 2.4 | 3800 | 1.8 | G902Y | G015Y | G101C | G2010Y | G3028 | G4030 | G501 | 458 | 200 | 200
112 | 90 | 6 | 1 | 0 | 99 | 0 | 40 | 60 | 8 | 4 | 4 | 0.6 | 2.5 | 122 | 3000 | 2.4 | 3200 | 1.8 | G902Y | G015Y | G101C | G2010Y | G3028 | G4030 | G501 | 458 | 200 | 200
113 | 90 | 8 | 1 | 0 | 99 | 0 | 50 | 60 | 8 | 4 | 4 | 0.7 | 2.5 | 128 | 1200 | 2.9 | 2200 | 2 | G902Y | G015Y | G101C | G2010Y | G3028 | G4030 | G501 | 458 | 200 | 200
114 | 90 | 10 | 1 | 0 | 99 | 0 | 50 | 60 | 8 | 4 | 4 | 0.7 | 2.5 | 133 | 1000 | 2.9 | 1600 | 2.1 | G902Y | G015Y | G101C | G2010Y | G3028 | G4030 | G501 | 458 | 200 | 200
115 | 90 | 12 | 1 | 0 | 99 | 0 | 40 | 50 | 8 | 4 | 6 | 0.8 | 2.5 | 134 | 900 | 2.8 | 1500 | 2.2 | G902Y | G015Y | G101C | G2010Y | G3028 | G4030 | G501 | 458 | 200 | 200
116 | 90 | 15 | 1 | 0 | 99 | 0 | 40 | 50 | 8 | 4 | 6 | 0.8 | 2.5 | 134 | 800 | 3 | 1300 | 2.6 | G902Y | G015Y | G101C | G2010Y | G3028 | G4030 | G501 | 458 | 200 | 200
458 | 6 | - | 1 | 0 | 0 | 0 | 0 | 0 | 3 | 2.5 | 2.5 | - | 2.5 | 86 | * | 0 | 3200 | 0 | G902Y | G015Y | G101C | G2010Y | G3028 | G4030 | G501 | - | 200 | 10
55 | 90 | 4 | 1 | 0 | 99 | 0 | 75 | 75 | 8 | 4 | 4 | 0.4 | 2 | 128 | 4400 | 2 | 6000 | 1.8 | G902Y | G015Y | G101C | G2010Y | G3028 | G4030 | G501 | 458 | 200 | 200
56 | 90 | 5 | 1 | 0 | 99 | 0 | 60 | 70 | 8 | 4 | 4 | 0.6 | 2 | 128 | 4200 | 2.3 | 4200 | 1.8 | G902Y | G015Y | G101C | G2010Y | G3028 | G4030 | G501 | 458 | 200 | 200
57 | 90 | 6 | 1 | 0 | 99 | 0 | 60 | 70 | 8 | 4 | 4 | 0.6 | 2 | 128 | 3300 | 2.4 | 3700 | 1.8 | G902Y | G015Y | G101C | G2010Y | G3028 | G4030 | G501 | 458 | 200 | 200
58 | 90 | 8 | 1 | 0 | 99 | 0 | 60 | 70 | 8 | 4 | 4 | 0.7 | 2.5 | 132 | 1800 | 2.6 | 2800 | 2 | G902Y | G015Y | G101C | G2010Y | G3028 | G4030 | G501 | 458 | 200 | 200
59 | 90 | 10 | 1 | 0 | 99 | 0 | 60 | 70 | 8 | 4 | 4 | 0.7 | 2.5 | 132 | 1400 | 2.6 | 2600 | 2.1 | G902Y | G015Y | G101C | G2010Y | G3028 | G4030 | G501 | 458 | 200 | 200
60 | 90 | 12 | 1 | 0 | 99 | 0 | 50 | 50 | 8 | 4 | 6 | 0.8 | 2.5 | 136 | 1200 | 2.7 | 1900 | 2.1 | G902Y | G015Y | G101C | G2010Y | G3028 | G4030 | G501 | 458 | 200 | 200
61 | 90 | 15 | 1 | 0 | 99 | 0 | 55 | 55 | 8 | 4 | 6 | 0.8 | 2.5 | 138 | 1000 | 2.7 | 1500 | 2.4 | G902Y | G015Y | G101C | G2010Y | G3028 | G4030 | G501 | 458 | 200 | 200
120 | 130 | 6 | 1 | 0 | 99 | 0 | 60 | 60 | 8 | 4 | 4 | 0.4 | 2.5 | 122 | 3200 | 2.6 | 3400 | 2.3 | G902Y | G015Y | G101C | G2012Y | G3028 | G4030 | G501 | 459 | 200 | 200
121 | 130 | 8 | 1 | 0 | 99 | 0 | 60 | 60 | 8 | 4 | 4 | 0.5 | 2.5 | 123 | 1400 | 3.2 | 2500 | 2.4 | G902Y | G015Y | G101C | G2012Y | G3028 | G4030 | G501 | 459 | 200 | 200
122 | 130 | 10 | 1 | 0 | 99 | 0 | 60 | 60 | 8 | 4 | 4 | 0.5 | 2.5 | 123 | 1400 | 3.3 | 2400 | 2.4 | G902Y | G015Y | G101C | G2012Y | G3028 | G4030 | G501 | 459 | 200 | 200
123 | 130 | 12 | 1 | 0 | 99 | 0 | 60 | 60 | 8 | 4 | 6 | 0.6 | 2.5 | 128 | 1200 | 3.3 | 2000 | 2.5 | G902Y | G015Y | G101C | G2012Y | G3028 | G4030 | G501 | 459 | 200 | 200
124 | 130 | 15 | 1 | 0 | 99 | 0 | 60 | 80 | 8 | 4 | 6 | 0.6 | 3 | 135 | 900 | 3.6 | 1500 | 2.9 | G902Y | G015Y | G101C | G2012Y | G3028 | G4030 | G501 | 459 | 200 | 200
125 | 130 | 20 | 1 | 0 | 99 | 0 | 50 | 70 | 8 | 4 | 6 | 0.8 | 3 | 136 | 500 | 3.6 | 1100 | 2.9 | G902Y | G015Y | G101C | G2012Y | G3028 | G4030 | G501 | 459 | 200 | 200
459 | 8 | - | 1 | 0 | 0 | 0 | 0 | 0 | 3 | 2.5 | 2.5 | - | 2.5 | 77 | * | 0 | 3400 | 0 | G902Y | G015Y | G101C | G2012Y | G3028 | G4030 | G501 | - | 200 | 10
62 | 130 | 6 | 1 | 0 | 99 | 0 | 60 | 60 | 8 | 4 | 4 | 0.4 | 2 | 130 | 3400 | 2.5 | 4100 | 2.2 | G902Y | G015Y | G101C | G2012Y | G3028 | G4030 | G501 | 459 | 200 | 200
63 | 130 | 8 | 1 | 0 | 99 | 0 | 75 | 75 | 8 | 4 | 4 | 0.5 | 2.5 | 132 | 2500 | 2.7 | 3700 | 2.3 | G902Y | G015Y | G101C | G2012Y | G3028 | G4030 | G501 | 459 | 200 | 200
64 | 130 | 10 | 1 | 0 | 99 | 0 | 80 | 80 | 8 | 4 | 4 | 0.5 | 2.5 | 133 | 2000 | 2.7 | 3400 | 2.4 | G902Y | G015Y | G101C | G2012Y | G3028 | G4030 | G501 | 459 | 200 | 200
65 | 130 | 12 | 1 | 0 | 99 | 0 | 80 | 80 | 8 | 4 | 6 | 0.6 | 3.5 | 139 | 1200 | 2.9 | 3000 | 2.6 | G902Y | G015Y | G101C | G2012Y | G3028 | G4030 | G501 | 459 | 200 | 200
66 | 130 | 15 | 1 | 0 | 99 | 0 | 90 | 90 | 8 | 4 | 6 | 0.6 | 4.5 | 145 | 1100 | 3.3 | 1900 | 3 | G902Y | G015Y | G101C | G2012Y | G3028 | G4030 | G501 | 459 | 200 | 200
67 | 130 | 20 | 1 | 0 | 99 | 0 | 70 | 60 | 8 | 4 | 6 | 0.8 | 4 | 147 | 700 | 3.6 | 1300 | 3 | G902Y | G015Y | G101C | G2012Y | G3028 | G4030 | G501 | 459 | 200 | 200
68 | 130 | 25 | 1 | 0 | 99 | 0 | 95 | 95 | 8 | 4 | 10 | 1.5 | 2 | 145 | 500 | 3 | 1000 | 2.8 | G902Y | G015Y | G101C | G2012Y | G3008 | G4030 | G501 | 459 | 200 | 200
69 | 130 | 30 | 1 | 0 | 99 | 0 | 95 | 95 | 8 | 5 | (K) | 0.8 | 5 | 160 | * | 4.5 | 500 | * | G902Y | G015Y | G101C | G2012Y | G3008 | G4030 | G501 | 459 | 200 | 200
70 | 130 | 40 | 1 | 0 | 99 | 0 | 95 | 95 | 8 | 5 | (K) | 1 | 5 | 183 | * | 4.5 | 300 | * | G902Y | G015Y | G101C | G2012Y | G3008 | G4030 | G501 | 459 | 200 | 200
130 | 160 | 12 | 1 | 0 | 99 | 0 | 50 | 70 | 8 | 4 | 6 | 0.6 | 2.5 | 123 | 1200 | 3.7 | 2400 | 2.8 | G902Y | G015Y | G101C | G2014Y | G3028 | G4030 | G501 | 460 | 200 | 200
131 | 160 | 15 | 1 | 0 | 99 | 0 | 50 | 70 | 8 | 4 | 6 | 0.6 | 3 | 127 | 900 | 3.8 | 1700 | 2.9 | G902Y | G015Y | G101C | G2014Y | G3028 | G4030 | G501 | 460 | 200 | 200
132 | 160 | 20 | 1 | 0 | 99 | 0 | 50 | 70 | 8 | 4 | 6 | 0.8 | 3 | 132 | 800 | 3.9 | 1300 | 3.3 | G902Y | G015Y | G101C | G2014Y | G3028 | G4030 | G501 | 460 | 200 | 200
133 | 160 | 25 | 1 | 0 | 99 | 0 | 50 | 70 | 8 | 4 | 10 | 0.8 | 4 | 136 | 600 | 4.2 | 1000 | 4 | G902Y | G015Y | G101C | G2014Y | G3028 | G4030 | G501 | 460 | 200 | 200
460 | 10 | - | 1 | 0 | 0 | 0 | 0 | 0 | 3 | 3 | 3 | - | 3 | 72 | * | 0 | 3600 | 0 | G902Y | G015Y | G101C | G2014Y | G3028 | G4030 | G501 | - | 200 | 10
71 | 160 | 12 | 1 | 0 | 99 | 0 | 70 | 75 | 8 | 4 | 6 | 0.6 | 3 | 134 | 1400 | 3 | 3400 | 2.8 | G902Y | G015Y | G101C | G2014Y | G3028 | G4030 | G501 | 460 | 200 | 200
72 | 160 | 15 | 1 | 0 | 99 | 0 | 65 | 70 | 8 | 4 | 6 | 0.6 | 3 | 135 | 1300 | 3.1 | 2600 | 2.8 | G902Y | G015Y | G101C | G2014Y | G3028 | G4030 | G501 | 460 | 200 | 200
73 | 160 | 20 | 1 | 0 | 99 | 0 | 75 | 65 | 8 | 4 | 6 | 0.8 | 4 | 146 | 900 | 3.5 | 1400 | 3.1 | G902Y | G015Y | G101C | G2014Y | G3028 | G4030 | G501 | 460 | 200 | 200
74 | 160 | 25 | 1 | 0 | 99 | 0 | 85 | 65 | 8 | 4 | 10 | 0.8 | 4 | 147 | 700 | 4.3 | 1100 | 4 | G902Y | G015Y | G101C | G2014Y | G3028 | G4030 | G501 | 460 | 200 | 200
75 | 160 | 30 | 1 | 0 | 99 | 0 | 99 | 99 | 8 | 4 | 15 | 1.5 | 6 | 163 | 300 | 4.8 | 800 | 4.7 | G902Y | G015Y | G101C | G2014Y | G3008 | G4040 | G501 | 460 | 200 | 200
76 | 160 | 40 | 1 | 0 | 99 | 0 | 99 | 99 | 8 | 6 | (K) | 1 | 6 | 167 | * | 5.2 | 500 | * | G902Y | G015Y | G101C | G2014Y | G3008 | G4040 | G501 | 460 | 200 | 200
77 | 160 | 50 | 1 | 0 | 99 | 0 | 99 | 99 | 8 | 6 | (K) | 1 | 6 | 180 | * | 5.2 | 200 | * | G902Y | G015Y | G101C | G2014Y | G3008 | G4040 | G501 | 460 | 200 | 200
200 | 55 | 1 | 1 | 95 | 0 | 0 | 99 | 70 | 7.4 | 3 | 3 | 0.1 | 2 | 119 | 5500 | 1.8 |  |  | G941 | G042 | G101C | G2010Y | G3008 | G4025 | G501 | 461 | 200 | 10
201 | 55 | 2 | 1 | 95 | 0 | 0 | 99 | 70 | 7.4 | 3 | 3 | 0.1 | 2 | 119 | 4000 | 1.8 |  |  | G941 | G042 | G101C | G2010Y | G3008 | G4025 | G501 | 461 | 200 | 10
202 | 55 | 3 | 1 | 95 | 0 | 0 | 99 | 70 | 7.4 | 3 | 3 | 0.5 | 2 | 119 | 3000 | 1.8 |  |  | G941 | G042 | G101C | G2010Y | G3008 | G4025 | G501 | 461 | 200 | 10
203 | 55 | 4 | 1 | 95 | 0 | 0 | 99 | 70 | 7.4 | 3 | 3 | 0.7 | 2 | 119 | 2700 | 1.9 |  |  | G941 | G042 | G101C | G2010Y | G3008 | G4025 | G501 | 461 | 200 | 10
204 | 55 | 1 | 1 | 95 | 0 | 0 | 99 | 70 | 7.4 | 3 | 3 | 0.1 | 2.5 | 139 | 6000 | 1.6 |  |  | G901Y | G044 | G101C | G2010Y | G3008 | G4020 | G501 | 462 | 200 | 10
205 | 55 | 2 | 1 | 95 | 0 | 0 | 99 | 99 | 7.4 | 3 | 3 | 0.1 | 2.5 | 141 | 4000 | 1.8 |  |  | G901Y | G044 | G101C | G2010Y | G3008 | G4020 | G501 | 462 | 200 | 10
461 | 7 | - | 1 | 0 | 0 | 0 | 0 | 0 | 3 | 2.5 | 2.5 | - | 2 | 65 | 3600 | 0 |  |  | G941 | G042 | G101C | G2010Y | G3008 | G4025 | G501 | - | 200 | 10
462 | 7 | - | 1 | 0 | 0 | 0 | 0 | 0 | 3 | 2.5 | 2.5 | - | 2 | 86 | 3600 | 0 |  |  | G901Y | G044 | G101C | G2010Y | G3008 | G4020 | G501 | - | 200 | 10
206 | 80 | 3 | 1 | 99 | 0 | 0 | 70 | 99 | 7.5 | 3.5 | 3.5 | 0.4 | 2.5 | 138 | 3500 | 2.1 |  |  | G901Y | G044 | G101C | G2010Y | G3008 | G4025 | G501 | 462 | 200 | 10
207 | 80 | 4 | 1 | 99 | 0 | 0 | 70 | 99 | 7.5 | 3.5 | 3.5 | 0.5 | 2.5 | 139 | 3200 | 2.2 |  |  | G901Y | G044 | G101C | G2010Y | G3008 | G4025 | G501 | 462 | 200 | 10
208 | 80 | 5 | 1 | 99 | 0 | 0 | 70 | 99 | 7.5 | 4 | 4 | 0.6 | 2.5 | 141 | 2800 | 2.2 |  |  | G901Y | G044 | G101C | G2010Y | G3008 | G4025 | G501 | 462 | 200 | 10
209 | 80 | 6 | 1 | 99 | 0 | 0 | 70 | 99 | 7.5 | 4 | 4 | 0.8 | 2.5 | 143 | 2400 | 2.3 |  |  | G901Y | G044 | G101C | G2010Y | G3008 | G4025 | G501 | 462 | 200 | 10
210 | 80 | 8 | 1 | 99 | 0 | 0 | 70 | 99 | 7.5 | 4 | 4 | 0.9 | 3 | 149 | 1600 | 2.4 |  |  | G901Y | G044 | G101C | G2010Y | G3008 | G4030 | G501 | 462 | 200 | 10
211 | 80 | 10 | 1 | 99 | 0 | 0 | 70 | 99 | 7.5 | 4.5 | 4.5 | 1 | 3 | 149 | 1200 | 2.5 |  |  | G901Y | G044 | G101C | G2010Y | G3008 | G4030 | G501 | 462 | 200 | 10
300 | 130 | 5 | 1 | 95 | 0 | 20 | 99 | 99 | 6.5 | 4 | 4 | 0.4 | 3 | 110 | 1700 | 3.2 |  |  | G941 | G052 | G105 | G2514 | G3018 | G4030 | G501 | 468 | 200 | 10
301 | 130 | 6 | 1 | 95 | 0 | 20 | 99 | 99 | 6.5 | 4.5 | 4.5 | 0.5 | 3 | 111 | 1700 | 3.2 |  |  | G941 | G052 | G105 | G2514 | G3018 | G4030 | G501 | 468 | 200 | 10
302 | 130 | 8 | 1 | 95 | 0 | 20 | 99 | 99 | 6.5 | 4.5 | 4.5 | 0.6 | 3 | 112 | 1500 | 3.3 |  |  | G941 | G052 | G105 | G2514 | G3018 | G4030 | G501 | 468 | 200 | 10
303 | 130 | 10 | 1 | 95 | 0 | 20 | 99 | 99 | 6.5 | 5 | 7 | 0.8 | 3 | 115 | 1400 | 3.3 |  |  | G941 | G052 | G105 | G2514 | G3018 | G4030 | G501 | 468 | 200 | 10
304 | 130 | 12 | 1 | 95 | 0 | 20 | 99 | 99 | 6.5 | 5 | 8 | 1 | 3 | 117 | 1200 | 3.3 |  |  | G941 | G052 | G105 | G2514 | G3018 | G4030 | G501 | 468 | 200 | 10
305 | 130 | 15 | 1 | 99 | 0 | 40 | 99 | 99 | 6.5 | 5 | 9 | 1.2 | 3 | 130 | 1100 | 3.4 |  |  | G941 | G052 | G105 | G2514 | G3018 | G4030 | G501 | 468 | 200 | 10
306 | 130 | 20 | 1 | 99 | 0 | 40 | 99 | 99 | 6.5 | 5 | 10 | 1.5 | 3.5 | 132 | 700 | 3.6 |  |  | G941 | G052 | G105 | G2514 | G3018 | G4040 | G501 | 468 | 200 | 10
307 | 130 | 25 | 1 | 99 | 0 | 40 | 99 | 99 | 6.5 | 5 | 10 | 1.8 | 4 | 137 | 500 | 3.6 |  |  | G941 | G052 | G105 | G2514 | G3018 | G4040 | G501 | 468 | 200 | 10
308 | 130 | 30 | 1 | 99 | 0 | 40 | 99 | 99 | 6.5 | 4 | (K) | 1.2 | 4 | 139 | 400 | 3.7 |  |  | G941 | G052 | G105 | G2514 | G3018 | G4040 | G501 | 468 | 200 | 10
468 | 12 | - | 1 | 0 | 0 | 30 | 0 | 0 | 5.5 | 3 | 3 | - | 2.5 | 65 | 3000 | 0 |  |  | G941 | G052 | G105 | G2514 | G3018 | G4030 | G501 | - | 200 | 10
310 | 160 | 10 | 1 | 85 | 0 | 22 | 99 | 99 | 6 | 5 | 7 | 0.8 | 4 | 118 | 1550 | 3.7 |  |  | G941 | G052 | G105 | G2515 | G3018 | G4030 | G501 | 469 | 200 | 10
311 | 160 | 12 | 1 | 90 | 0 | 15 | 99 | 99 | 6 | 5 | 8 | 1 | 4 | 114 | 1400 | 3.8 |  |  | G941 | G052 | G105 | G2515 | G3018 | G4035 | G501 | 469 | 200 | 10
312 | 160 | 15 | 1 | 85 | 0 | 20 | 99 | 99 | 6 | 5 | 9 | 1.2 | 4 | 120 | 1100 | 4 |  |  | G941 | G052 | G105 | G2515 | G3018 | G4035 | G501 | 469 | 200 | 10
313 | 160 | 20 | 1 | 85 | 0 | 25 | 99 | 99 | 6 | 5 | 10 | 1.5 | 4 | 122 | 800 | 3.5 |  |  | G941 | G052 | G105 | G2515 | G3018 | G4040 | G501 | 469 | 200 | 10
314 | 160 | 25 | 1 | 95 | 0 | 35 | 99 | 99 | 6 | 5 | 10 | 1.8 | 4 | 128 | 600 | 3.6 |  |  | G941 | G052 | G105 | G2515 | G3018 | G4040 | G501 | 469 | 200 | 10
315 | 160 | 30 | 1 | 95 | 0 | 40 | 99 | 99 | 6 | 5 | 10 | 2 | 4 | 136 | 500 | 3.8 |  |  | G941 | G052 | G105 | G2515 | G3018 | G4040 | G501 | 469 | 200 | 10
316 | 160 | 40 | 1 | 95 | 0 | 40 | 99 | 99 | 6 | 4 | (K) | 1.5 | 4 | 136 | 300 | 4 |  |  | G941 | G052 | G105 | G2515 | G3018 | G4040 | G501 | 469 | 200 | 10
469 | 14 | - | 1 | 0 | 0 | 30 | 0 | 0 | 5.5 | 3 | 3 | - | 2.5 | 62 | 3000 | 0 |  |  | G941 | G052 | G105 | G2515 | G3018 | G4040 | G501 | - | 200 | 10
350 | 130 | 5 | 1 | 95 | 0 | 20 | 99 | 99 | 6.5 | 4 | 4 | 0.4 | 3 | 112 | 1700 | 3.2 |  |  | G941 | G052 | G105 | G2514 | G3018 | G4030 | G501 | 470 | 200 | 10
351 | 130 | 6 | 1 | 90 | 0 | 50 | 99 | 99 | 6 | 4.5 | 4.5 | 0.5 | 3 | 122 | 1700 | 3.3 |  |  | G941 | G052 | G105 | G2514 | G3018 | G4030 | G501 | 470 | 200 | 10
352 | 130 | 8 | 1 | 90 | 0 | 50 | 99 | 99 | 6 | 4.5 | 4.5 | 0.6 | 3 | 122 | 1500 | 3.4 |  |  | G941 | G052 | G105 | G2514 | G3018 | G4035 | G501 | 470 | 200 | 10
353 | 130 | 10 | 1 | 90 | 0 | 50 | 99 | 99 | 6 | 5 | 7 | 0.8 | 3 | 123 | 1400 | 3.4 |  |  | G941 | G052 | G105 | G2514 | G3018 | G4035 | G501 | 470 | 200 | 10
354 | 130 | 12 | 1 | 90 | 0 | 50 | 99 | 99 | 6 | 5 | 8 | 1 | 3 | 123 | 1200 | 3.5 |  |  | G941 | G052 | G105 | G2514 | G3018 | G4040 | G501 | 470 | 200 | 10
355 | 130 | 15 | 1 | 90 | 0 | 50 | 99 | 99 | 6.5 | 5 | 9 | 1.2 | 3 | 124 | 1100 | 3.5 |  |  | G941 | G052 | G105 | G2514 | G3018 | G4040 | G501 | 470 | 200 | 10
356 | 130 | 20 | 1 | 90 | 0 | 50 | 99 | 99 | 6.5 | 5 | 10 | 1.5 | 3 | 132 | 800 | 3.5 |  |  | G941 | G052 | G105 | G2514 | G3018 | G4040 | G501 | 470 | 200 | 10
357 | 130 | 25 | 1 | 90 | 0 | 50 | 99 | 99 | 6.5 | 5 | 10 | 1.8 | 3 | 132 | 500 | 3.5 |  |  | G941 | G052 | G105 | G2514 | G3018 | G4040 | G501 | 470 | 200 | 10
358 | 130 | 30 | 1 | 90 | 0 | 50 | 99 | 99 | 6.5 | 3.5 | (K) | 1.2 | 3.5 | 132 | 400 | 3.5 |  |  | G941 | G052 | G105 | G2514 | G3018 | G4040 | G501 | 470 | 200 | 10
470 | 12 | - | 1 | 0 | 0 | 30 | 0 | 0 | 5.5 | 3 | 3 | - | 2.5 | 65 | 3000 | 0 |  |  | G941 | G052 | G105 | G2514 | G3018 | G4030 | G501 | - | 200 | 10
359 | 160 | 10 | 1 | 95 | 0 | 50 | 99 | 99 | 6 | 5 | 7 | 0.8 | 3 | 120 | 1600 | 3.4 |  |  | G941 | G052 | G105 | G2515 | G3018 | G4035 | G501 | 471 | 200 | 10
360 | 160 | 12 | 1 | 95 | 0 | 50 | 99 | 99 | 6 | 5 | 8 | 1 | 3 | 122 | 1200 | 3.5 |  |  | G941 | G052 | G105 | G2515 | G3018 | G4040 | G501 | 471 | 200 | 10
361 | 160 | 15 | 1 | 95 | 0 | 50 | 99 | 99 | 6 | 5 | 9 | 1.2 | 3 | 124 | 1000 | 3.5 |  |  | G941 | G052 | G105 | G2515 | G3018 | G4040 | G501 | 471 | 200 | 10
362 | 160 | 20 | 1 | 95 | 0 | 50 | 99 | 99 | 6 | 5 | 10 | 1.5 | 3 | 126 | 900 | 3.7 |  |  | G941 | G052 | G105 | G2515 | G3018 |  | G501 | 471 | 200 | 10
363 | 160 | 25 | 1 | 95 | 0 | 50 | 99 | 99 | 6 | 5 | 10 | 1.8 | 3 | 130 | 700 | 3.7 |  |  | G941 | G052 | G105 | G2515 | G3018 | G4040 | G501 | 471 | 200 | 10
364 | 160 | 30 | 1 | 95 | 0 | 50 | 99 | 99 | 6 | 5 | 10 | 2 | 3.5 | 134 | 500 | 3.7 |  |  | G941 | G052 | G105 | G2515 | G3018 |  | G501 | 471 | 200 | 10
365 | 160 | 40 | 1 | 95 | 0 | 50 | 99 | 99 | 6 | 3.5 | (K) | 1.5 | 3.5 | 136 | 400 | 3.8 |  |  | G941 | G052 | G105 | G2515 | G3018 |  | G501 | 471 | 200 | 10
471 | 14 | - | 1 | 0 | 0 | 30 | 0 | 0 | 5.5 | 3 | 3 | - | 2.5 | 62 | 3000 | 0 |  |  | G941 | G052 | G105 | G2515 | G3018 | G4040 | G501 | - | 200 | 10
400 | 35 | 1 | 1 | 8 | 0 | 0 | 95 | 0 | 5.5 | 3 | 3 | - | 2.5 | 146 | 3800 | 1.5 |  |  | G902Y | G011Y | G101C | G2007Y | G3008 | G4015 | G501 | - | 200 | 30
401 | 35 | 1.5 | 1 | 8 | 0 | 0 | 95 | 0 | 5.5 | 3 | 3 | 0.1 | 2.5 | 146 | 3600 | 1.5 |  |  | G902Y | G011Y | G101C | G2007Y | G3008 | G4015 | G501 | - | 200 | 30
402 | 35 | 2 | 1 | 8 | 0 | 0 | 95 | 0 | 5.5 | 3 | 3 | 0.1 | 3 | 151 | 2800 | 1.8 |  |  | G902Y | G011Y | G101C | G2007Y | G3008 | G4015 | G501 | - | 200 | 30
403 | 35 | 3 | 1 | 8 | 0 | 0 | 95 | 0 | 5.5 | 4 | 4 | 0.2 | 3 | 152 | 2400 | 1.8 |  |  | G902Y | G011Y | G101C | G2007Y | G3008 | G4015 | G501 | - | 200 | 30
404 | 35 | 4 | 1 | 8 | 0 | 0 | 95 | 0 | 5.5 | 4 | 4 | 0.3 | 3 | 152 | 2200 | 1.8 |  |  | G902Y | G011Y | G101C | G2007Y | G3008 | G4015 | G501 | - | 200 | 30
405 | 50 | 4 | 1 | 10 | 0 | 0 | 0 | 90 | 5.6 | 3.5 | 3.5 | 0.2 | 2.5 | 147 | 1500 | 1.7 |  |  | G902Y | G011Y | G101C | G2008Y | G3008 | G4020 | G501 | - | 200 | 50
406 | 50 | 5 | 1 | 10 | 0 | 0 | 0 | 90 | 5.6 | 3.5 | 3.5 | 0.2 | 2.5 | 149 | 1400 | 1.8 |  |  | G902Y | G011Y | G101C | G2008Y | G3008 | G4020 | G501 | - | 200 | 50
407 | 50 | 6 | 1 | 10 | 0 | 0 | 0 | 90 | 5.6 | 3.5 | 3.5 | 0.3 | 2.5 | 149 | 1300 | 2 |  |  | G902Y | G011Y | G101C | G2008Y | G3008 | G4020 | G501 | - | 200 | 50
408 | 50 | 8 | 1 | 12 | 0 | 0 | 0 | 90 | 5.6 | 4 | 4 | 0.4 | 2.5 | 151 | 1100 | 2 |  |  | G902Y | G011Y | G101C | G2008Y | G3008 | G4020 | G501 | - | 200 | 50
420 | 130 | 6 | 1 | 60 | 0 | 50 | 99 | 99 | 6.5 | 4 | 4 | 0.5 | 2.5 | 130 | 3500 | 2.9 |  |  | G941 | G052 | G104 | G2014Y | G3008 | G4530 | G501 | - | 200 | 10
421 | 130 | 8 | 1 | 85 | 0 | 50 | 90 | 90 | 6.5 | 4 | 4 | 0.5 | 2.5 | 130 | 1400 | 2.9 |  |  | G941 | G052 | G104 | G2014Y | G3008 | G4530 | G501 | - | 200 | 10
422 | 130 | 10 | 1 | 85 | 0 | 50 | 90 | 90 | 6.5 | 4 | 6 | 0.5 | 3 | 132 | 1300 | 3.1 |  |  | G941 | G052 | G104 | G2014Y | G3008 | G4530 | G501 | - | 200 | 10
423 | 130 | 12 | 1 | 85 | 0 | 50 | 90 | 90 | 6.5 | 4 | 6 | 0.6 | 3 | 132 | 1200 | 3.1 |  |  | G941 | G052 | G104 | G2014Y | G3008 | G4530 | G501 | - | 200 | 10
424 | 130 | 15 | 1 | 85 | 0 | 50 | 90 | 90 | 6.5 | 4.5 | 7 | 0.8 | 3 | 133 | 1200 | 3.1 |  |  | G941 | G052 | G104 | G2014Y | G3008 | G4530 | G501 | - | 200 | 10
425 | 130 | 20 | 1 | 85 | 0 | 50 | 90 | 90 | 6.5 | 4.5 | 8 | 1 | 3 | 133 | 1000 | 3.1 |  |  | G941 | G052 | G104 | G2014Y | G3008 | G4530 | G501 | - | 200 | 10
426 | 130 | 25 | 1 | 85 | 0 | 50 | 90 | 90 | 6.5 | 5 | 10 | 1.2 | 3 | 136 | 800 | 3.1 |  |  | G941 | G052 | G104 | G2014Y | G3008 | G4530 | G501 | - | 200 | 10
427 | 130 | 30 | 1 | 85 | 0 | 50 | 90 | 90 | 6.5 | 4 | (K) | 1 | 4 | 150 | 500 | 3.6 |  |  | G941 | G052 | G104 | G2014Y | G3008 | G4530 | G501 | - | 200 | 10
428 | 160 | 10 | 1 | 85 | 0 | 50 | 90 | 90 | 6.5 | 4 | 6 | 0.5 | 3 | 126 | 1600 | 3.2 |  |  | G941 | G052 | G104 | G2016Y | G3008 | G4540 | G501 | - | 200 | 10
429 | 160 | 12 | 1 | 85 | 0 | 50 | 90 | 90 | 6.5 | 4 | 6 | 0.5 | 3 | 127 | 1600 | 3.2 |  |  | G941 | G052 | G104 | G2016Y | G3008 | G4540 | G501 | - | 200 | 10
430 | 160 | 15 | 1 | 85 | 0 | 50 | 90 | 90 | 6.5 | 4.5 | 7 | 0.6 | 3 | 127 | 1500 | 3.3 |  |  | G941 | G052 | G104 | G2016Y | G3008 | G4540 | G501 | - | 200 | 10
431 | 160 | 20 | 1 | 85 | 0 | 50 | 90 | 90 | 6.5 | 4.5 | 8 | 0.8 | 3 | 127 | 1300 | 3.3 |  |  | G941 | G052 | G104 | G2016Y | G3008 | G4540 | G501 | - | 200 | 10
432 | 160 | 25 | 1 | 85 | 0 | 50 | 90 | 90 | 6.5 | 5 | 10 | 1 | 3 | 128 | 1100 | 3.3 |  |  | G941 | G052 | G104 | G2016Y | G3008 | G4540 | G501 | - | 200 | 10
433 | 160 | 30 | 1 | 85 | 0 | 50 | 90 | 90 | 6.5 | 5 | 10 | 1.2 | 5 | 141 | 600 | 3.8 |  |  | G941 | G052 | G104 | G2016Y | G3008 | G4540 | G501 | - | 200 | 10
434 | 160 | 40 | 1 | 85 | 0 | 50 | 90 | 90 | 6.5 | 5 | (K) | 1.2 | 5 | 146 | 400 | 3.8 |  |  | G941 | G052 | G104 | G2016Y | G3008 | G4540 | G501 | - | 200 | 10